## Tabulkový přehled EPS ČR
Tabulkový přehled kde dává pěnový polystyren (EPS) největší smysl
Chlazené řetězce a potraviny
Segment | Hlavní důvod použití | Doporučená hustota EPS (kg/m³) | Tloušťka stěn / vložky (mm) | Teplotní profil a orientační výdrž | Doporučené chladivo | Re-use potenciál | Recyklace a logistika | Poznámky pro návrh
Čerstvé ryby a mořské plody | Stabilní teplota, odolnost proti vlhkosti, stohování | 22–32 | 20–40 (box + víko) | 0–2 °C, 24–72 h dle náplně a okolí | Drť ledu, vločky, gel | Střední (krátké oběhy) | Přístavní sběr, kompakce, vysoké využití materiálu | Minimalizovat tepelné mosty, těsná víka, odvod kondenzátu
Čerstvé maso, ovoce, zelenina | Suché mikroklima, hygiena, tlumení otřesů | 18–28 | 15–30 (vložky) | 0–8 °C, 24–72 h | Gelové vložky, led | Střední | Sběr přes retail/SD, oddělený čistý proud | Perforace jen pokud to vyžaduje respirační profil plodiny
Meal-kit / e-grocery | Lehkost + tepelná stabilita poslední míle | 18–25 | 15–30 (box) | +2 až +8 °C, 24–48 h | Gel, PCM vložky | Vysoký (rotace boxů) | Zpětný odběr kurýrem, mytí, po dožití drť → recyklace | Vhodné pro vratné modely s depozitem
Farmacie a biologika | Validované profily, jistota chladového řetězce | 20–35 | 20–50 (box + víko) | +2 až +8 °C nebo −20 °C, 48–120 h dle konfigurace | Gel/PCM, suchý led (−78,5 °C) | Střední | Řízené toky, čistota materiálu, trasovatelnost | Testy dle ISTA 7D/7E, mapování senzorů, kvalifikace obalu
Aquakultura / živé ryby | Tepelná stabilita, tlumení mechanického stresu | 25–35 | 30–50 (box) | 5–15 °C, desítky hodin | Led, okysličené sáčky | Nízký | Přístavní sběr, kompakce | Důraz na nosnost a pevnost ve sloupci při stohování
Suché ochranné balení a speciální aplikace
Segment | Hlavní důvod použití | Doporučená hustota EPS (kg/m³) | Tloušťka / konstrukce | Tepelné nároky | Re-use potenciál | Recyklace a logistika | Poznámky pro návrh
Bílé zboží (pračky, lednice, myčky) | Pohlcování nárazů, pevnost ve sloupci | 18–25 | Vložky 15–30 mm, žebra, nárazníky | Není kritické | Střední | B2B zpětný sběr z prodejen/servisů | Optimalizovat „drop“ směry, chránit rohy a ostré hrany
Spotřební elektronika (TV, audio, PC) | Tlumení vibrací, ochrana hran/čel | 18–30 | Vložky 10–25 mm, vícedílné spony | Není kritické | Nízký–střední | Sběr ze skladů/retailu, kompakce | Kalibrovat hustotu a geometrii na ISTA 2A/3A
Laboratorní sestavy a přístroje | Stabilizace těžiště, ochrana citlivých dílů | 20–35 | Tvarové lůžko, vícebodové uložení | Není kritické | Nízký | Řízené B2B proudy | Vkládat „odpružené“ zóny, anti-bridging tvary
Muzejní/galerijní logistika | Křehké artefakty, tlumení a mikroklima | 20–25 | Liner panely 10–20 mm | Stabilní 15–25 °C (bez chlazení) | Nízký | Individuální sběr | Kombinovat s inertními fóliemi, řídit „bottom-out“ chování
Sazenice a školkařství (float tácky) | Tepelná izolace, plovatelnost, opakovatelnost | 25–30 | Tácky, síla stěny 10–20 mm | Není kritické | Vysoký | Agrární sběry, mytí, lokální recyklace | Volit vyšší hustoty pro vícenásobné cykly a pevnost buněk